## ИКОПАЛ
ИКОПАЛ г.Петушки
Наименование материала | Тип (верх/низ) | Размер рулона (ширина х длина) | Развес, кг/кв.м Основа | Розничная цена
КРОВЕЛЬНЫЕ СИСТЕМЫ
Материалы для устройства однослойного кровельного ковра
ИКОПАЛ Соло Гибкость на брусе R=25 мм: -25ºC, теплостойкость +100ºC
СИНТАН Соло Вент | ЭКС (сланец серый/пленка) | 7 кв.м (1х7) | 5,7 Полиэстер | 357.8
ИКОПАЛ Соло | ЭКП (сланец серый/пленка) | 7 кв.м (1х7) | 6,5 Полиэстер | 336
ИКОПАЛ Соло ФМ | ЭКМ (сланец серый/песок) | 7 кв.м (1х7) | 6,5 Полиэстер | 336
Материалы для устройства двухслойного кровельного ковра
УЛЬТРАМАРИН Гибкость на брусе R=25 мм: -30ºC, теплостойкость +110ºC
УЛЬТРАМАРИН В | ЭКП (сланец синий/пленка) | 8 кв.м (1х8) | 5,5 Полиэстер | 363.1
УЛЬТРАМАРИН Н | ЭМП (песок/пленка) | 10 кв.м (1х10) | 4,5 Полиэстер | 296.1
ИКОПАЛ Ультра Гибкость на брусе R=25 мм: -25ºC, теплостойкость +100ºC
ИКОПАЛ Ультра В | ЭКП (сланец серый/пленка) | 10 кв.м (1х10) | 5,0 Полиэстер | 252.3
ИКОПАЛ Ультра Н | ЭПП (пленка/пленка) | 10 кв.м (1х10) | 4,0 Полиэстер | 222.3
ИКОПАЛ Ультра Н | ЭМП (песок/пленка) | 8 кв.м (1х8) | 5,5 Полиэстер | по запросу
ИКОПАЛ Гибкость на брусе R=25 мм: -20ºC, теплостойкость +95ºC
СИНТАН Вент | ЭМС (песок/пленка) | 10 кв.м (1х10) | 3,5 Полиэстер | 212.4
ИКОПАЛ В | ЭКП (сланец серый/пленка) | 10 кв.м (1х10) | 5,0 Полиэстер | 218.7
ИКОПАЛ Н | ЭПП (пленка/пленка) | 10 кв.м (1х10) | 4,0 Полиэстер | 189.8
ИКОПАЛ Н | ХПП (пленка/пленка) | 15 кв.м (1х15) | 3,0 Стеклохолст | 135
ВИЛЛАФЛЕКС Гибкость на брусе R=25 мм: -20ºC, теплостойкость +95ºC
ВИЛЛАФЛЕКС В | ЭКП (сланец серый/пленка) | 10 кв.м (1х10) | 4,5 Полиэстер | по запросу
ВИЛЛАФЛЕКС Н | ЭПП (пленка/пленка) | 10 кв.м (1х10) | 3,5 Полиэстер | по запросу
ВИЛЛАФЛЕКС В | ТКП (сланец серый/пленка) | 10 кв.м (1х10) | 4,5 Стеклоткань | по запросу
ВИЛЛАФЛЕКС Н | ТПП (пленка/пленка) | 10 кв.м (1х10) | 3,5 Стеклоткань | по запросу
ВИЛЛАТЕКС Гибкость на брусе R=25 мм: -15ºC, теплостойкость +90ºC
ВИЛЛАТЕКС В | ЭКП (сланец серый/пленка) | 10 кв.м (1х10) | 4,5 Полиэстер | 149.1
ВИЛЛАТЕКС Н | ХПП (пленка/пленка) | 15 кв.м (1х15) | 3,0 Стеклохолст | 99.1
ВИЛЛАТЕКС Изол С Гибкость на брусе R=25 мм: - 7ºC, теплостойкость +85ºC
ВИЛЛАТЕКС Изол С | ТКП (сланец серый/пленка) | 10 кв.м (1х10) | 4,0 Стеклоткань | 120.5
ВИЛЛАТЕКС Изол С | ТПП (пленка/пленка) | 15 кв.м (1х15) | 3,0 Стеклоткань | 110.7
ВИЛЛАТЕКС Изол Гибкость на брусе R=25 мм: 0ºC, теплостойкость +80ºС
ВИЛЛАТЕКС Изол В | ХКП (сланец серый/пленка) | 10 кв.м (1х10) | 4,0 Стеклохолст | 99.1
ВИЛЛАТЕКС Изол Н | ХПП (пленка/пленка) | 15 кв.м (1х15) | 2,5 Стеклохолст | 73.2
ГИДРОИЗОЛЯЦИЯ ФУНДАМЕНТОВ
Однослойные решения для гидроизоляции подземных сооружений
УЛЬТРАНАП | кв.м |  | 1м х 10м | 353.8
УЛЬТРАДРАЙВ | кв.м |  | 1м х 7м | 405.7
Системы для гидроизоляции деформационных швов
НЕОДИЛ 330 | погон.м |  | 0,33м х 10м | 498
НЕОДИЛ 500 | погон.м |  | 0,5м х 10м | 737.9
Жгут КОРДОН | погон.м |  | 20м | 267.5
Бандажная лента ИКОПАЛ | погон.м |  | 0,2м х 10м | 70.4

## Баудер
Наименование | Толщина, мм | Стоимость 1 м2 с учётом НДС - 20%, евро (на сайте).
Мембрана ПВХ Bauder (Германия) - армирование полиэстровой сеткой
Мембрана ПВХ Thermofol U12, армированная полиэстеровой сеткой.1,5x20 Цвет - светло-серый. | 1,2 мм | 7.07
Мембрана ПВХ Thermofol M12, армированная полиэстеровой сеткой,1,5мх20м.Цвет - светло-серый. | 1,2 мм | 6.99
Мембрана ПВХ Thermofol U15, армированная полиэстеровой сеткой,1,5мх20м.Цвет - светло-серый. | 1,5 мм | 8.32
Мембрана ПВХ Thermofol M15, армированная полиэстеровой сеткой,1,5мх20м.Цвет - светло-серый. | 1,5 мм | 8.14
Мембрана ПВХ Thermofol U18 армированная полиэстеровой сеткой,1,5мх20м.Цвет - светло-серый. | 1,8 мм | 10
Мембрана ПВХ Thermofol U20, армированная полиэстеровой сеткой,1,5мх20м.Цвет - светло-серый. | 2,0 мм | 12
Мембрана ПВХ Thermofol U15V, армированная полиэстеровой сеткой,1,5мх20м.Цвет - светло-серый. | 1,5 мм | 12.21
Мембрана ПВХ Thermofol D18, неармированная 1,5мх10м.Цвет - светло-серый. | 1,8 мм | 12.06

## Пластфоил
Полимерная мембрана PLASTFOIL®
Наименование материала | Ед. изм. | Размер рулона (ширина*длина) | Описание. | Цена за 1 кв.м, с НДС, руб. | Область Приминения
PLASTFOIL® LAY (1,5*2100*20000) 42 м2, ПВХ-мембрана армированная | кв.м | 1,5*2100*20000 | ПВХ мембрана PLASTFOIL® LAY — полимерная гидроизоляционная мембрана, армированная синтетической сеткой. Армирование сеткой делает мембрану более прочной, предотвращает расползание, препятствует появлению разрывов и трещин. Имеет противоскользящее тиснение. | 425 |  | Область применения: ПВХ мембрана PLASTFOIL® LAY успешно применяется для гидроизоляции кровель с механическим способом фиксации производственных зданий, выставочных, складских и торговых комплексов, возможно применение в качестве пешеходных дорожек благодаря противоскользящим насечкам.
PLASTFOIL Classic (1,2 х 2100 х 25000 ) 52,5м2 ПВХ-мембрана армированная | кв.м | 1,2*2100*25000 | ПВХ мембрана PLASTFOIL® CLASSIC — полимерная гидроизоляционная мембрана, армированная синтетической сеткой. Армирование сеткой делает мембрану более прочной, предотвращает расползание, препятствует появлению разрывов и трещин. Успешно применяется для гидроизоляции кровель с механическим способом фиксации . | 418 |  | Область применения: ПВХ мембрана PLASTFOIL® CLASSIC предназначена для гидроизоляции кровель с механическим креплением (возможна гидроизоляция балластных кровель).
PLASTFOIL Classic (1,5 х 2100 х 20000 ) 42м2 ПВХ-мембрана армированная | кв.м | 1,5*2100*20000 |  | 472
PLASTFOILl Eco (1,2 х 2100 х 25000) 52,5м2 ПВХ-мембрана армированная | кв.м | 1,2*2100*25000 | PLASTFOI® ECO — это полимерная гидроизоляционная мембрана на основе высококачественного пластифицированного поливинилхлорида (ПВХ), армированная синтетической сеткой. Обладает оптимальными характеристиками для устройства однослойной гидроизоляции кровель с механическим способом крепления. | 370 |  | Область применения: ПВХ мембрана PLASTFOIL® ECO успешно применяется для гидроизоляции кровель с механическим способом фиксации производственных зданий, выставочных, складских и торговых комплексов.
PLASTFOIL ® ART (1,5*2000*10000) 20 м2, вес 40.8 кг, ПВХ-мембрана неармированная | кв.м | 1,5*2000*10000 | ПВХ мембрана PLASTFOIL® ART — полимерная гидроизоляционная мембрана , неармированная, с противомикробными добавками и защитой от ультрафиолетового излучения. | 482 |  | Область применения: ПВХ мембрана PLASTFOIL® ART предназначена для гидроизоляции кровли, в том числе в местах примыканий. Может быть использована на любых объектах: на кровлях производственных и жилых зданий, выставочных, складских и торговых комплексов.
PLASTFOIL ® GEO (1,5*2000*20000) 40 м2, вес 81,6 кг, ПВХ-мембрана неармированная | кв.м | 1,5*2000*20000 | ПВХ мембрана PLASTFOIL® GEO — полимерная гидроизоляционная мембрана, неармированная. Производится с сигнальным слоем желтого цвета, что позволяет быстро обнаружить повреждения гидроизоляционного ковра на стадии | 453 |  | Область применения: ПВХ мембрана PLASTFOIL® GEO применяется для гидроизоляции фундаментов зданий и сооружений, мостов, тоннелей, паркингов, резервуаров, эксплуатируемых кровель. Гидроизоляционная мембрана из высококачественного ПВХ гарантирует долговечность элементов сооружения под воздействием давления воды.
PLASTFOIL ® GEO (2,0*2000*20000) 40 м2, вес 105,0 кг, ПВХ-мембрана неармированная | кв.м | 2,0*2000*20000 |  | 520
PLASTFOIL ® POLAR (1,2*2100*25000) 52,5 м2, вес 81,9 кг, ПВХ-мембрана армированная | кв.м | 1,2*2100*25000 | ПВХ мембрана PLASTFOIL® POLAR — это полимерная гидроизоляционная мембрана, армированная синтетической сеткой. Благодаря армированию, отличается повышенной прочностью на разрыв, что является важным параметром для систем с механическим креплением. Кроме того, мембрана PLASTFOIL® POLAR обладает усиленной морозостойкостью, идеально подходит для эксплуатации в холодных регионах (гибкость на брусе −55С). | 427 |  | Область применения: Морозостойкая пвх мембрана PLASTFOIL® POLAR предназначена для гидроизоляции кровель с механическим креплением в северных регионах. Может успешно применяться для гидроизоляции кровель производственных и жилых зданий, выставочных, складских и торговых комплексов.
PLASTFOIL ® POLAR (1,5*2100*20000) 42 м2, вес 81,5 кг, ПВХ-мембрана армированная | кв.м | 1,5*2100*20000 |  | 492